## Sheet1
Code | Stad | Adres | Straatnaam | Postcode | Reden Meting | Testdatum | Notitie meting | Jaar van constructie | Type/Leverancier | Leeftijd | Voeg_breedte | Voeg_afstandhouders | Voeg_materiaal | Voeg_conditie | Straatlaag_materiaal | Straatlaag_dikte | Fundering_materiaal | Fundering_dikte | Ondergrond_materiaal | Maaiveldhoogte in m tov NAP | verkanting | kolken | Fysisch proces systeem | 2e fysisch proces systeem | Testdatum | Tijd op de dag | Handmeting eerder gerapporteerd (mm/uur) | Diverdata eerder gerapporteerd (mm/uu) | Verschil infiltratiesnelheid (%) | Handmeting onverzadigd (mm/uur) | Handmeting verzadigd I (mm/uur) | Handmeting verzadigd II (mm/uur) | Divermeting onverzadigd (mm/uur) | Divermeting verzadigd I (mm/uur) | 40.88% | Divermeting verzadigd II (mm/uur) | Divermeting verzadigd III (mm/uur) | Meting onverzadigd (onverzadigde conditie) | Meting verzadigd (meest extreme verzadigingsconditie) | Gefactoriseerde infiltratiesnelheid onverzadigd (onverzadigde condities) | Gefactoriseerde infiltratiesnelheid verzadigd (meest extreme verzadigingscondities) | Bomen | Boom over weg ratio | struiken | bladeren | conditie straatwerk | Losse stenen | Spoorvorming? | Plaatvorming straatlaag | Wijktypologie | Verkeersintensiteit | Parkeerintensiteit | Parkeerwijze | Regulier_onderhoud | Gereinigd als onderdeel proef? | Verbetering infiltratiecapaciteit door reiniging onder onverzadigde condities (+/-%) | Verbetering infiltratiecapaciteit door reiniging onder verzadigde condities (+/-%) | Reinigingsmethode | Tester(s) | Source/climatescan link
U-NSa1 | Utrecht | Nijeveldsingel, Utrecht | Nijeveldsingel | 3525 CT |  | 2018-12-13 |  | 2006 | Waterpasserend (Impermeable Concrete PCIP) | 12 | 0 - 8 mm | ja | Hollandse steenslag 2-6 mm |  | hollandse steenslag 2- 6 | 3-6 cm | bestaand zandpakket | - | Klei | 1.6 | eenzijdig verkant |  | 2 |  | 2018-12-13 | Afternoon | 58 | 81.58377 | #REF! |  |  |  | 120.1241 | 49.11009 | 40.88% |  |  | 120.1241 | 0.4088281 |  |  | groot | 15% | veel | geen | goed | geen | ja | nee | Tuinstad hoogbouw | gemiddeld | gemiddeld | vakken |  | nee |  |  | n.a. | Hogeschool van Amsterdam