## Sheet1
Code | Stad | Adres | Straatnaam | Postcode | Reden Meting | Testdatum | Notitie meting | Jaar van constructie | Type/Leverancier | Leeftijd | Voeg_breedte | Voeg_afstandhouders | Voeg_materiaal | Voeg_conditie | Straatlaag_materiaal | Straatlaag_dikte | Fundering_materiaal | Fundering_dikte | Ondergrond_materiaal | Maaiveldhoogte in m tov NAP | verkanting | kolken | Fysisch proces systeem | 2e fysisch proces systeem | Testdatum | Tijd op de dag | Handmeting eerder gerapporteerd (mm/uur) | Diverdata eerder gerapporteerd (mm/uu) | Verschil infiltratiesnelheid (%) | Handmeting onverzadigd (mm/uur) | Handmeting verzadigd I (mm/uur) | Handmeting verzadigd II (mm/uur) | Divermeting onverzadigd (mm/uur) | Divermeting verzadigd I (mm/uur) | 67.56% | Divermeting verzadigd II (mm/uur) | Divermeting verzadigd III (mm/uur) | Meting onverzadigd (onverzadigde conditie) | Meting verzadigd (meest extreme verzadigingsconditie) | Gefactoriseerde infiltratiesnelheid onverzadigd (onverzadigde condities) | Gefactoriseerde infiltratiesnelheid verzadigd (meest extreme verzadigingscondities) | Bomen | Boom over weg ratio | struiken | bladeren | conditie straatwerk | Losse stenen | Spoorvorming? | Plaatvorming straatlaag | Wijktypologie | Verkeersintensiteit | Parkeerintensiteit | Parkeerwijze | Regulier_onderhoud | Gereinigd als onderdeel proef? | Verbetering infiltratiecapaciteit door reiniging onder onverzadigde condities (+/-%) | Verbetering infiltratiecapaciteit door reiniging onder verzadigde condities (+/-%) | Reinigingsmethode | Tester(s) | Source/climatescan link
B-Da1 | Bergen | Duizendbladweg, Bergen | Duizendbladweg | 1861 XJ | Minor 2019 | 2019-11-20 | Op proeflocatie is een vak afgezet dat breder is dan alleen de molgoot. In de weg ligt het Drainvast systeem niet. Water wordt hierdoor richting molgoot gestuwd waardoor molgoot meer water te verwerken krijgt. Verrekening van infiltratiesnelheid met een factor 2 nodig voor beoordeling van werking goot (Zie kolom Gefactoriseerde infiltratiesnelheid). | 2016-09-01 | Waterpasserend (Drainvast - viltjes in molgoot rondom) | 3 | 4-8 mm | geen | Drainvoeg viltjes | goed | Gebroken hardsteen 2/6 | 5 cm | Gebroken hardsteen 6/32 | 30 cm | Zand | 0 | eenzijdig verkant | nee | 2 |  | 2019-11-20 | ochtend |  |  |  | 231 | 132 |  | 76.20603 | 56.93963 | 74.72% |  |  | 76.20603 | 0.7471802 | 152.4121 | 1.49436 | groot | 5% | gemiddeld | weinig | goed | nee | nee | nee | Naoorlogse woonwijk | laag | laag | vakken | straatvegen | nee |  |  | n.a. | Hogeschool van Amsterdam
B-Da2 | Bergen | Duizendbladweg, Bergen | Duizendbladweg | 1861 XJ | Minor 2019 | 2019-11-20 | Op proeflocatie is een vak afgezet dat breder is dan alleen de molgoot. In de weg ligt het Drainvast systeem niet. Water wordt hierdoor richting molgoot gestuwd waardoor molgoot meer water te verwerken krijgt. Verrekening van infiltratiesnelheid met een factor 2 nodig voor beoordeling van werking goot (Zie kolom Gefactoriseerde infiltratiesnelheid). | 2016-09-01 | Waterpasserend (Drainvast - viltjes in molgoot rondom) | 3 | 4-8 mm | geen | Drainvoeg viltjes | goed | Gebroken hardsteen 2/6 | 5 cm | Gebroken hardsteen 6/32 | 30 cm | Zand | 0 | eenzijdig verkant | nee | 2 |  | 2019-11-20 | middag |  |  |  | 960 | 640 |  | 969.6212 | 585.7412 | 60.41% |  |  | 969.6212 | 0.6040928 | 1939.242 | 1.208186 | groot | 5% | gemiddeld | weinig | goed | nee | nee | nee | Naoorlogse woonwijk | laag | gemiddeld | vakken | straatvegen | ja | 1172.368 | -19.15032 | ZOAB-reiniger 125 bar | Hogeschool van Amsterdam
B-Db1 | Bergen | Duizendbladweg, Bergen | Duizendbladweg | 1861 XJ | Minor 2019 | 2019-11-20 | Op proeflocatie is een vak afgezet dat breder is dan alleen de molgoot. In de weg ligt het Drainvast systeem niet. Water wordt hierdoor richting molgoot gestuwd waardoor molgoot meer water te verwerken krijgt. Verrekening van infiltratiesnelheid met een factor 2 nodig voor beoordeling van werking goot (Zie kolom Gefactoriseerde infiltratiesnelheid). | 2016-09-01 | Waterpasserend (Drainvast - viltjes in molgoot rondom) | 3 | 4-8 mm | geen | Drainvoeg viltjes | goed | Gebroken hardsteen 2/6 | 5 cm | Gebroken hardsteen 6/32 | 30 cm | Zand | 0 | eenzijdig verkant | nee | 2 |  | 2019-11-20 | middag |  |  |  | 1500 |  |  | 875.6552 |  |  |  |  | 875.6552 |  | 1751.31 |  | groot | 5% | gemiddeld | weinig | goed | nee | nee | nee | Naoorlogse woonwijk | laag | gemiddeld | vakken | straatvegen | ja | 1049.063 |  | ZOAB-reiniger 50-60 bar | Hogeschool van Amsterdam
B-Dc1 | Bergen | Duizendbladweg, Bergen | Duizendbladweg | 1861 XJ | Minor 2019 | 2019-11-20 |  | 2016-09-01 | Waterpasserend (Drainvast - viltjes in molgoot langskanten) | 3 | 4 mm | geen | Drainvoeg viltjes | goed | Gebroken hardsteen 2/6 | 5 cm | Gebroken hardsteen 6/32 | 30 cm | Zand | 0 | eenzijdig verkant | nee | 2 |  | 2019-11-20 | middag |  |  |  | 100 |  |  | 107.5103 |  |  |  |  | 107.5103 |  |  |  | groot | 25% | gemiddeld | weinig | goed | nee | nee | nee | Naoorlogse woonwijk | laag | gemiddeld | vakken | straatvegen | nee |  |  | n.a. | Hogeschool van Amsterdam