## Sheet1
Code | Stad | Adres | Straatnaam | Postcode | Reden Meting | Testdatum | Notitie meting | Jaar van constructie | Type/Leverancier | Leeftijd | Voeg_breedte | Voeg_afstandhouders | Voeg_materiaal | Voeg_conditie | Straatlaag_materiaal | Straatlaag_dikte | Fundering_materiaal | Fundering_dikte | Ondergrond_materiaal | Maaiveldhoogte in m tov NAP | verkanting | kolken | Fysisch proces systeem | 2e fysisch proces systeem | Testdatum | Tijd op de dag | Handmeting eerder gerapporteerd (mm/uur) | Diverdata eerder gerapporteerd (mm/uu) | Verschil infiltratiesnelheid (%) | Handmeting onverzadigd (mm/uur) | Handmeting verzadigd I (mm/uur) | Handmeting verzadigd II (mm/uur) | Divermeting onverzadigd (mm/uur) | Divermeting verzadigd I (mm/uur) | #DIV/0! | Divermeting verzadigd II (mm/uur) | Divermeting verzadigd III (mm/uur) | Meting onverzadigd (onverzadigde conditie) | Meting verzadigd (meest extreme verzadigingsconditie) | Gefactoriseerde infiltratiesnelheid onverzadigd (onverzadigde condities) | Gefactoriseerde infiltratiesnelheid verzadigd (meest extreme verzadigingscondities) | Bomen | Boom over weg ratio | struiken | bladeren | conditie straatwerk | Losse stenen | Spoorvorming? | Plaatvorming straatlaag | Wijktypologie | Verkeersintensiteit | Parkeerintensiteit | Parkeerwijze | Regulier_onderhoud | Gereinigd als onderdeel proef? | Verbetering infiltratiecapaciteit door reiniging onder onverzadigde condities (+/-%) | Verbetering infiltratiecapaciteit door reiniging onder verzadigde condities (+/-%) | Reinigingsmethode | Tester(s) | Source/climatescan link
A-LE | Amersfoort | Leilat 85, Amersfoort | Leilat 85 | 3829 ER | Minor 2019 | 2019-11-28 |  | 2010-11-28 | Waterpasserend (Aquaflow) | 9 | 5-8 mm | geen | gebroken hardsteen 1/3 | goed | gebroken hardsteen 2/6 | 7 cm | gebroken hardsteen 8/32 | 25 cm | Zand | 3 | eenzijdig verkant | nee | 2 | 7 | 2019-11-28 | ochtend |  |  |  | 33 |  |  | 34.55888 |  |  |  |  | 34.55888 |  |  |  | klein | 5% | weinig | weinig | goed | nee | nee | ja | Sub-urbane uitbreiding | gemiddeld | laag | vakken | straatvegen | nee |  |  | n.a. | Hogeschool van Amsterdam